## 1014 (2)
ООО "АБЛОК ЖБИ"
195009, г. Санкт-Петербург, ул Комиссара Смирнова д.4, корп.2.
тел/факс 8(812) 333-08-51, 643-65-95
ПАСПОРТ КАЧЕСТВА
|  |  | Документ о качестве № |  |  | 1014 | от | 2020-12-02
на железобетонные изделия, изготовляемые в заводских условиях
Предприятие гарантирует соответствие качества отпускаемых изделий всем требованиям ГОСТов, ТУ и рабочим чертежам
| Дата отгрузки/дата доставки: |  | "_02_" __декабря_ 2020 г.
| Место назначение: |  | Санкт-Петербург
| Получатель: |  | ООО"УПТК-ЛенСпецСму"
| Адрес объекта: |  | Петровская Коса
Сопроводительные документы: ТТН №____АБ81202/03___ от _02 декабря_ 2020 г.
| Наименование изделия | Марка изделия | № партии или изделия | Дата выпуска | Класс бетона по прочности | Отпускная прочность бетона, Мпа |  | Морозостой-кость F | Категория бетонной поверхности | ТУ | Сертификат
[6 empty] | нормируемая | фактическая
| «ВентА блок» | БИК 34.140.44.25.13х7-2.В22.8 | 1014 | 2020-11-28 | B25 | 32 | 26 | F50 | A3 | СТО 82226136–2018 | №1288208
| «ВентА блок» | БИК 34.140.44.25.13х7-2.В24.8 | 1014 | 2020-11-29 | B25 | 32 | 26.3 | F50 | A3 | СТО 82226136–2018 | №1288208
| «ВентА блок» | БИК 34.140.44.25.13х7-2.В27.8 | 1014 | 2020-11-30 | B25 | 32 | 26.3 | F50 | A3 | СТО 82226136–2018 | №1288208
| «ВентА блок» | БИК 34.69.32.20-2.В21.8 | 1014 | 2020-11-29 | B25 | 32 | 26.5 | F50 | A3 | СТО 82226136–2018 | №1288208
| «ВентА блок» | БИК 34.75.44.25-2.В26.8 | 1014 | 2020-11-28 | B25 | 32 | 26.2 | F50 | A3 | СТО 82226136–2018 | №1288208
| «ВентА блок» | БИК 34.75.44.25-2.В20.8 | 1014 | 2020-11-29 | B25 | 32 | 26.5 | F50 | A3 | СТО 82226136–2018 | №1288208
| «ВентА блок» | БИК 34.65.32.20-2.В25.8 | 1014 | 2020-11-28 | B25 | 32 | 25.2 | F50 | A3 | СТО 82226136–2018 | №1288208
| «ВентА блок» | БИК 34.65.32.20-2.В23.8 | 1014 | 2020-11-29 | B25 | 32 | 25.6 | F50 | A3 | СТО 82226136–2018 | №1288208
| «ВентА блок» | БИК 4.14.44-2.В27.8с | 1014 | 2020-11-23 | B25 | 32 | 26.6 | F50 | A3 | СТО 82226136–2018 | №1288208
| «ВентА блок» | БИК 4.14.44-2.В24.8с | 1014 | 2020-11-24 | B25 | 32 | 26.8 | F50 | A3 | СТО 82226136–2018 | №1288208
| «ВентА блок» | БИК 4.14.44-2.В22.8с | 1014 | 2020-11-24 | B25 | 32 | 26.7 | F50 | A3 | СТО 82226136–2018 | №1288208
ПРИМЕЧАНИЯ:
1. Требуемая прочность определяется с учетом фактической однородности бетона по ГОСТу 18105-2018
2. Предприятие гарантирует, что прочность бетона (при хранении контрольных образцов в нормальных условиях по ГОСТу 10180-2012 достигает
требуемой прочности, соответствующей проектной марки в возрасте 28 суток).
3. Документ о качестве составлен в соответствии с требованиями ГОСТ 13015-2012
Предприятие гарантирует нормируемую отпускную прочность изделий из бетона В25 - 70% или 22,9МПа в летний период и 80% или 26,2МПа в зимний период отгрузки
Ответственный за качество:
Главный инженер Шабалин Н.В.
М.П.